## 说明
哪种电解槽值得投？—— 配套工作表
• 本表配套硬核投研所的电解槽拆解（bankable.show）。作者在首创能源技术商业化一线做了十多年。
• 表1（对比矩阵）：四台机器放在同一把尺子下 —— 每行都带 [S#] 引用，可溯源公开研究档案。
• 表2（场地匹配器）：把黄色单元格改成你自己的场地条件，四台机器自动重新排序。方向性筛选，不是工程设计。
• 带走一句话：便宜、灵活、耐用、少用金属 —— 每台电解槽只给你三样，没有一台四样全给。
• 所有数值为示意（公开数据）。对外使用前需合资格评审人核定。不构成投资建议；只判定技术，不荐股。

## 对比矩阵
四台机器 —— 同一把尺子
指标 | 碱性（AWE） | 质子交换膜（PEM） | 固体氧化物（SOEC） | 阴离子交换膜（AEM） | 来源
载流离子 / 电解质 | OH⁻ · 液态氢氧化钾 + 多孔隔膜 | H⁺ · 固态酸性膜 | O²⁻ · 高温陶瓷 | OH⁻ · 固态碱性膜 | [S9]
工作温度 | 60–90 °C | 50–80 °C | 600–850 °C | 40–60 °C | [S9]
装机造价，美元/千瓦 | 西方约2,000 · 中国750–1,300 | 西方约2,400–2,450 | 2,000–3,000（试点） | 早期 | [S1][S3]
电耗，千瓦时/公斤氢 | 约50–55 | 约50–55 | 约37–42（热辅助，效率80–90%） | 目标接近PEM | [S5][S12]
电堆寿命，小时 | 60,000–90,000 | 60,000–80,000 | 约20,000（示范） | 约1,000（已验证） | [S3][S5][S6]
最低负荷 / 灵活性 | 传统约20%下限；新型5–100%、每秒约10% | 约5%，亚秒级响应 | 讨厌启停（热惯性） | 目标接近PEM | [S7][S8]
电流密度（占地） | 约0.2–0.5 A/cm²（体积大） | 1–6 A/cm²（紧凑） | 中等 | 约0.2 A/cm² | [S8][S6]
关键材料 | 镍 —— 无贵金属 | 铱 + 铂（稀缺） | 陶瓷 + 镍 —— 无贵金属 | 镍/钴 —— 无贵金属 | [S2][S4]
水质要求 | 除盐水 | 超纯水 ASTM Type I；氯离子 <0.01 ppm | 蒸汽进料 | 水 / 稀碱液 | [S13][S14]
成熟度 / 制造份额 | TRL 9 · 约75%制造份额 | TRL 8–9 · 约22% | TRL 6–7 · Topsoe/Sunfire/Bloom | TRL 5–6 · Enapter 首商用 | [S1][S3][S5][S6]
判定 | 值得投 —— 当下主力 | 值得投 —— 灵活的未来 | 再观察 —— 要便宜热源 + 过寿命关 | 还没到 —— 上限最高、最没证明 | 本期

## 场地匹配器
场地匹配器 —— 先看场地，再定机器
把黄色单元格改成你的条件（1=是，0=否）。分数是方向性筛选，不是工程设计。AEM 设计上记0分 —— 跟踪它，先别买。
电源是稳定的（水电/基荷）？1=是，0=波动光伏风电 | 1
场地/占地紧张？1=是 | 0
下游需要高纯氢？1=是 | 0
旁边有便宜热源（核电/钢厂/蒸汽）？1=是 | 0
成本是第一优先？1=是 | 1
匹配分 | 怎么读
碱性（AWE） |  | 稳定电源 + 成本优先的场地它赢 —— 电稳的时候，约20%的下限咬不到你。
质子交换膜（PEM） |  | 电源上蹿下跳、或占地/纯度要紧时值得多花钱 —— 记得把铱的供应问题算进预算。
固体氧化物（SOEC） |  | 只有紧挨着便宜热源才算得过账，而且要等电堆寿命过关。
阴离子交换膜（AEM） |  | 还没到 —— 等膜寿命在几万小时量级被证明后再回头看。

## 来源
来源（对应 research/RB03-electrolyser-PRO.md）
S1 | IEA — Global Hydrogen Review 2025（装机、中国份额、造价区间）
S3 | ts2.tech 2025 对比 · 世界银行电解槽技术报告（造价、寿命、制造份额）
S4 | Kiemel 等, Int. J. Hydrogen Energy — 铱需求 · WPIC 展望
S5 | SOEC 寿命与性能（IJHE 2025）· NETL · Topsoe / Sunfire / Bloom Energy
S6 | Ammonia Energy Association — AEM 技术现状 · RSC 耐久性综述 · Enapter
S7 | 电解槽动态运行综述（RSER）· arXiv 碱性调峰研究
S8 | 碱性-PEM 对比实验（Applied Energy 2024）—— 电流密度、串气
S9 | 各类型工况/材料 —— Enagás 电解观测报告（2025年12月）+ 综述
S12 | 电解能耗基线 —— 39.4 kWh/kg 热力学下限；实际约50–55
S13 | RMI · WIREs Energy & Environment — 制氢耗水（理论9升 → 实际20–30升）
S14 | RSC Sust. Energy & Fuels — 杂质影响 · ASTM Type I 水质标准
S17 | 努比亚砂岩含水层 · 澳洲大自流盆地 —— 化石地下水背景